## FWD
ENSAIOS DEFLECTOMÉTRICOS - FWD
Rodovia | Trecho | Pista | Sentido | Faixa | Estaca | Observações | Raio de | Força | Carga | Deflexões (0,01 mm) | [7 empty] | Temp. (ºC) |  | Data | Hora | Informações GPS |  |  | Df1-Df4 | Raio de
[5 empty] | (km) |  | Aplicação | (kN) | (kgf) | D0 | D20 | D30 | D45 | D60 | D90 | D120 | Bacia | Ar | Pav. |  |  | Latitude | Longitude | Altitude | (0,01 mm) | Curvatura
BR-251/MG | Pista Principal | Sul | Crescente | 1 | 0.01 |  | 15 cm | 38.38 | 3916.0044 | 41.4 | 25.6 | 18.9 | 11.6 | 8 | 4.9 | 4.7 |  | 34 | 46 | 2024-05-16 | 15:45 | -16.715809 | -43.8634098 | 624.3 | 29.8 | 163
BR-251/MG | Pista Principal | Sul | Crescente | 1 | 0.1111111 |  | 15 cm | 38.38 | 3916.0044 | 56.7 | 28.4 | 18.5 | 9.7 | 5.4 | 3.1 | 2.9 |  | 34 | 45 | 2024-05-16 | 15:45 | -16.71583 | -43.8643712 | 624 | 47 | 94
BR-251/MG | Pista Principal | Sul | Crescente | 1 | 0.31 |  | 15 cm | 38.86 | 3965.4846 | 32.5 | 17.4 | 13.1 | 8.7 | 6 | 3.7 | 3.1 |  | 34 | 43 | 2024-05-16 | 15:46 | -16.7163835 | -43.865883 | 626.8 | 23.8 | 181
BR-251/MG | Pista Principal | Sul | Crescente | 1 | 0.52 |  | 15 cm | 38.58 | 3937.2102 | 45.2 | 23 | 16.6 | 10.8 | 7.4 | 6.1 | 4.9 |  | 34 | 45 | 2024-05-16 | 15:47 | -16.7180256 | -43.8669295 | 627.1 | 34.4 | 123
BR-251/MG | Pista Principal | Sul | Crescente | 1 | 0.7333333 |  | 15 cm | 38.65 | 3944.2788 | 34.7 | 18.4 | 12.4 | 6.7 | 3.9 | 2.4 | 2.2 |  | 34 | 43 | 2024-05-16 | 15:48 | -16.719182 | -43.868451 | 626.2 | 28 | 162
BR-251/MG | Pista Principal | Sul | Crescente | 1 | 0.9727273 |  | 15 cm | 38.93 | 3972.5532 | 20.1 | 10.2 | 8.3 | 6.4 | 5 | 3.4 | 2.9 |  | 33 | 43 | 2024-05-16 | 15:50 | -16.7210372 | -43.8696984 | 630.1 | 13.7 | 288
BR-251/MG | Pista Principal | Sul | Crescente | 1 | 1.118182 |  | 15 cm | 38.72 | 3951.3474 | 25 | 13.4 | 9.8 | 6.2 | 4 | 1.8 | 1.3 |  | 32 | 45 | 2024-05-16 | 15:50 | -16.7213336 | -43.8710081 | 637.7 | 18.8 | 233
BR-251/MG | Pista Principal | Sul | Crescente | 1 | 1.28 |  | 15 cm | 39.07 | 3986.6904 | 33.9 | 18.3 | 13 | 8.5 | 6.2 | 3.5 | 2.8 |  | 33 | 44 | 2024-05-16 | 15:51 | -16.7219584 | -43.8724097 | 635.6 | 25.4 | 171
BR-251/MG | Pista Principal | Sul | Crescente | 1 | 1.533333 |  | 15 cm | 38.65 | 3944.2788 | 37.7 | 19.3 | 14.6 | 10.4 | 7.7 | 4 | 3 |  | 33 | 44 | 2024-05-16 | 15:52 | -16.7225993 | -43.8745371 | 632.2 | 27.3 | 151
BR-251/MG | Pista Principal | Sul | Crescente | 1 | 1.67 |  | 15 cm | 38.38 | 3916.0044 | 45.1 | 18.7 | 13.6 | 9.2 | 6.6 | 4.3 | 3.6 |  | 34 | 46 | 2024-05-16 | 15:52 | -16.7222765 | -43.8757696 | 630.5 | 35.9 | 108
BR-251/MG | Pista Principal | Sul | Crescente | 1 | 1.93 |  | 15 cm | 38.58 | 3937.2102 | 38.6 | 20.7 | 16.3 | 12 | 9 | 5.8 | 4.8 |  | 34 | 45 | 2024-05-16 | 15:53 | -16.7226246 | -43.8781356 | 631.6 | 26.6 | 155
BR-251/MG | Pista Principal | Sul | Crescente | 1 | 2.14 |  | 15 cm | 38.45 | 3923.073 | 36.8 | 17.3 | 13.2 | 9.2 | 6.9 | 4.2 | 3.5 |  | 34 | 44 | 2024-05-16 | 15:54 | -16.7237063 | -43.8795086 | 628.7 | 27.6 | 145
BR-251/MG | Pista Principal | Sul | Crescente | 1 | 2.35 |  | 15 cm | 38.65 | 3944.2788 | 35.5 | 18.1 | 15.1 | 11.8 | 9.7 | 5.8 | 4.4 |  | 33 | 44 | 2024-05-16 | 15:55 | -16.7255731 | -43.8801179 | 631.8 | 23.7 | 165
BR-251/MG | Pista Principal | Sul | Crescente | 1 | 2.55 |  | 15 cm | 38.45 | 3923.073 | 52 | 17.1 | 11.9 | 8.1 | 6.3 | 4.3 | 3.7 |  | 33 | 43 | 2024-05-16 | 15:56 | -16.7269553 | -43.8812712 | 631.7 | 43.9 | 83
BR-251/MG | Pista Principal | Sul | Crescente | 1 | 2.76 |  | 15 cm | 38.72 | 3951.3474 | 41.1 | 22 | 17.1 | 11.9 | 8.7 | 5.4 | 4.3 |  | 33 | 41 | 2024-05-16 | 15:57 | -16.7284104 | -43.8825715 | 628.3 | 29.2 | 145
BR-251/MG | Pista Principal | Sul | Crescente | 1 | 2.97 |  | 15 cm | 38.58 | 3937.2102 | 44.7 | 24.1 | 16.5 | 14.5 | 7.3 | 4.9 | 4.1 |  | 33 | 42 | 2024-05-16 | 15:58 | -16.7301201 | -43.8832608 | 629.8 | 30.2 | 128
BR-251/MG | Pista Principal | Sul | Crescente | 1 | 3.17 |  | 15 cm | 38.65 | 3944.2788 | 53.5 | 26.5 | 19.1 | 12.3 | 8.8 | 5.5 | 4.7 |  | 33 | 44 | 2024-05-16 | 15:58 | -16.7318994 | -43.8827674 | 633.7 | 41.2 | 102
BR-251/MG | Pista Principal | Sul | Crescente | 1 | 3.37 |  | 15 cm | 38.31 | 3908.9358 | 58.2 | 27.3 | 18.8 | 11.6 | 8.2 | 4.6 | 3.8 |  | 33 | 44 | 2024-05-16 | 15:59 | -16.73352 | -43.8821046 | 633.2 | 46.6 | 89
BR-251/MG | Pista Principal | Sul | Crescente | 1 | 3.57 |  | 15 cm | 38.58 | 3937.2102 | 44.7 | 21.6 | 14.1 | 7.6 | 4.4 | 1.9 | 1.4 |  | 34 | 42 | 2024-05-16 | 16:00 | -16.7352263 | -43.8813978 | 633.1 | 37.1 | 116
BR-251/MG | Pista Principal | Sul | Crescente | 1 | 3.76 |  | 15 cm | 37.89 | 3866.5242 | 70.2 | 42.3 | 30.7 | 18.9 | 12.2 | 7.4 | 6.5 |  | 34 | 42 | 2024-05-16 | 16:01 | -16.7367871 | -43.8817067 | 632.8 | 51.3 | 93
BR-251/MG | Pista Principal | Sul | Crescente | 1 | 3.981818 |  | 15 cm | 37.89 | 3866.5242 | 60.9 | 33.1 | 21.9 | 10.4 | 3.9 | 3.2 | 2.6 |  | 33 | 38 | 2024-05-16 | 16:02 | -16.7386209 | -43.8823294 | 633.7 | 50.5 | 94
BR-251/MG | Pista Principal | Sul | Crescente | 1 | 4.18 |  | 15 cm | 37.82 | 3859.4556 | 63.4 | 35.4 | 22.5 | 9.3 | 7.1 | 6 | 5.3 |  | 33 | 38 | 2024-05-16 | 16:02 | -16.7403748 | -43.8827345 | 644.4 | 54.1 | 91
BR-251/MG | Pista Principal | Sul | Crescente | 1 | 4.39 |  | 15 cm | 38.31 | 3908.9358 | 71.4 | 37.3 | 24.8 | 13.6 | 8.4 | 5 | 4.5 |  | 33 | 39 | 2024-05-16 | 16:03 | -16.7422449 | -43.8831512 | 649.5 | 57.8 | 77
BR-251/MG | Pista Principal | Sul | Crescente | 1 | 4.59 |  | 15 cm | 37.61 | 3838.2498 | 72.5 | 40.4 | 27.6 | 12.8 | 9.2 | 6.4 | 5.6 |  | 33 | 41 | 2024-05-16 | 16:04 | -16.7439773 | -43.8835428 | 652.2 | 59.7 | 81
BR-251/MG | Pista Principal | Sul | Crescente | 1 | 4.93 |  | 15 cm | 37.41 | 3817.044 | 62.2 | 31.2 | 19.9 | 11.3 | 6.1 | 3.6 | 3 |  | 33 | 41 | 2024-05-16 | 16:05 | -16.7469949 | -43.8842806 | 652.7 | 50.9 | 85
BR-251/MG | Pista Principal | Sul | Crescente | 1 | 5.03 |  | 15 cm | 38.38 | 3916.0044 | 45.4 | 22.6 | 14.2 | 7.2 | 4.1 | 3.1 | 2.4 |  | 33 | 42 | 2024-05-16 | 16:05 | -16.7478234 | -43.8844817 | 651.9 | 38.2 | 116
BR-251/MG | Pista Principal | Sul | Crescente | 1 | 5.209091 |  | 15 cm | 38.38 | 3916.0044 | 52.3 | 27.6 | 18.5 | 10.8 | 7.6 | 5.1 | 4.4 |  | 33 | 40 | 2024-05-16 | 16:06 | -16.7494122 | -43.8848602 | 654 | 41.5 | 107
BR-251/MG | Pista Principal | Sul | Crescente | 1 | 5.4 |  | 15 cm | 38.31 | 3908.9358 | 71 | 33.8 | 22.6 | 12.5 | 8.9 | 7.2 | 5.8 |  | 33 | 43 | 2024-05-16 | 16:07 | -16.7511109 | -43.8853058 | 653.6 | 58.5 | 73
BR-251/MG | Pista Principal | Sul | Crescente | 1 | 5.61 |  | 15 cm | 38.72 | 3951.3474 | 36.1 | 19.3 | 12.9 | 7.5 | 4.7 | 2.9 | 2.8 |  | 33 | 38 | 2024-05-16 | 16:08 | -16.7525007 | -43.8848237 | 649.3 | 28.6 | 156
BR-251/MG | Pista Principal | Sul | Crescente | 1 | 5.82 |  | 15 cm | 38.17 | 3894.7986 | 39.7 | 25.1 | 19.1 | 13.4 | 9.5 | 5 | 3.4 |  | 33 | 40 | 2024-05-16 | 16:08 | -16.7535271 | -43.8831836 | 647.6 | 26.3 | 178
BR-251/MG | Pista Principal | Sul | Crescente | 1 | 6.009091 |  | 15 cm | 37.82 | 3859.4556 | 49 | 25 | 16.8 | 9.8 | 5.4 | 4.2 | 3 |  | 33 | 38 | 2024-05-16 | 16:09 | -16.7545008 | -43.8816592 | 656.6 | 39.2 | 111
BR-251/MG | Pista Principal | Sul | Crescente | 1 | 6.23 |  | 15 cm | 37.82 | 3859.4556 | 66.8 | 43.4 | 31.3 | 20.8 | 14.2 | 9.9 | 7.7 |  | 33 | 41 | 2024-05-16 | 16:10 | -16.7561708 | -43.8823249 | 654.5 | 46 | 106
BR-251/MG | Pista Principal | Sul | Crescente | 1 | 6.427273 |  | 15 cm | 38.52 | 3930.1416 | 48.5 | 23.1 | 16.2 | 10.4 | 7.6 | 5.1 | 4.4 |  | 33 | 41 | 2024-05-16 | 16:11 | -16.7576398 | -43.8833429 | 661.6 | 38.1 | 108
BR-251/MG | Pista Principal | Sul | Crescente | 1 | 6.63 |  | 15 cm | 38.38 | 3916.0044 | 49.4 | 27.8 | 20.1 | 12.9 | 8.7 | 5.1 | 4 |  | 33 | 42 | 2024-05-16 | 16:12 | -16.7593905 | -43.8840938 | 670.5 | 36.5 | 123
BR-251/MG | Pista Principal | Sul | Crescente | 1 | 6.85 |  | 15 cm | 38.17 | 3894.7986 | 51.9 | 21.4 | 14 | 7.8 | 5.6 | 3.9 | 3.3 |  | 33 | 43 | 2024-05-16 | 16:12 | -16.7613023 | -43.8841867 | 671.8 | 44.1 | 91
BR-251/MG | Pista Principal | Sul | Crescente | 1 | 7.044444 |  | 15 cm | 38.86 | 3965.4846 | 46.4 | 16.8 | 12.1 | 9 | 7.1 | 4.9 | 4.3 |  | 33 | 43 | 2024-05-16 | 16:13 | -16.763076 | -43.8840892 | 671.1 | 37.4 | 98
BR-251/MG | Pista Principal | Sul | Crescente | 1 | 7.218182 |  | 15 cm | 38.79 | 3958.416 | 44.9 | 28.5 | 22.6 | 15.6 | 10.8 | 6.2 | 4.8 |  | 33 | 42 | 2024-05-16 | 16:14 | -16.7646546 | -43.8840502 | 670.5 | 29.3 | 161
BR-251/MG | Pista Principal | Sul | Crescente | 1 | 7.272727 |  | 15 cm | 38.79 | 3958.416 | 49.9 | 22.9 | 15.9 | 9.8 | 6.6 | 3.7 | 2.9 |  | 31 | 39 | 2024-05-16 | 17:17 | -16.7648188 | -43.8840304 | 678.1 | 40.1 | 102
BR-251/MG | Pista Principal | Sul | Crescente | 1 | 7.444444 |  | 15 cm | 39.28 | 4007.8962 | 25.1 | 15.4 | 11.7 | 8.1 | 5.8 | 3.8 | 3.3 |  | 32 | 39 | 2024-05-16 | 17:18 | -16.7666368 | -43.8836901 | 672.6 | 17 | 271
BR-251/MG | Pista Principal | Sul | Crescente | 1 | 7.644444 |  | 15 cm | 39 | 3979.6218 | 12.5 | 9.6 | 7.8 | 5.9 | 4.7 | 3.6 | 3.4 |  | 31 | 38 | 2024-05-16 | 17:18 | -16.7684626 | -43.8835196 | 670.7 | 6.6 | 822
BR-251/MG | Pista Principal | Sul | Crescente | 1 | 7.85 |  | 15 cm | 39.21 | 4000.8276 | 13.8 | 8.8 | 6.8 | 4.8 | 3.6 | 2.2 | 1.6 |  | 31 | 37 | 2024-05-16 | 17:19 | -16.7702901 | -43.8834904 | 676.1 | 9 | 521
BR-251/MG | Pista Principal | Sul | Crescente | 1 | 8.06 |  | 15 cm | 39.21 | 4000.8276 | 21.3 | 15 | 12.2 | 9.1 | 7 | 4.3 | 3.5 |  | 31 | 38 | 2024-05-16 | 17:19 | -16.7721853 | -43.8838716 | 673.1 | 12.2 | 406
BR-251/MG | Pista Principal | Sul | Crescente | 1 | 8.31 | km 1 = H. 8,293 | 15 cm | 39.21 | 4000.8276 | 23.8 | 13.1 | 10.3 | 7.5 | 5.5 | 3.5 | 3 |  | 31 | 39 | 2024-05-16 | 17:20 | -16.7742839 | -43.8847634 | 672.4 | 16.3 | 258
BR-251/MG | Pista Principal | Sul | Crescente | 1 | 8.54 |  | 15 cm | 39.28 | 4007.8962 | 22.5 | 11.6 | 9.2 | 6.7 | 5.3 | 3.7 | 3.3 |  | 31 | 38 | 2024-05-16 | 17:21 | -16.7760561 | -43.8858693 | 667.5 | 15.8 | 258
BR-251/MG | Pista Principal | Sul | Crescente | 1 | 8.69 |  | 15 cm | 39.07 | 3986.6904 | 22.5 | 13.4 | 10.6 | 7.6 | 5.7 | 4 | 3.5 |  | 31 | 38 | 2024-05-16 | 17:22 | -16.7771873 | -43.8865879 | 661.8 | 14.9 | 298
BR-251/MG | Pista Principal | Sul | Crescente | 1 | 8.94 |  | 15 cm | 39.07 | 3986.6904 | 26.1 | 17.1 | 13.5 | 9.8 | 7.7 | 5.6 | 5 |  | 30 | 38 | 2024-05-16 | 17:23 | -16.7791392 | -43.8878013 | 664.7 | 16.3 | 289
BR-251/MG | Pista Principal | Sul | Crescente | 1 | 9.14 |  | 15 cm | 38.86 | 3965.4846 | 28.2 | 17.3 | 14.3 | 10.8 | 8.4 | 5.6 | 4.7 |  | 30 | 38 | 2024-05-16 | 17:24 | -16.7807262 | -43.8887798 | 667.3 | 17.4 | 252
BR-251/MG | Pista Principal | Sul | Crescente | 1 | 9.29 |  | 15 cm | 38.58 | 3937.2102 | 25.7 | 17.8 | 15 | 11.7 | 9.3 | 6.5 | 5.8 |  | 30 | 39 | 2024-05-16 | 17:25 | -16.7818823 | -43.8895315 | 666.1 | 14 | 336
BR-251/MG | Pista Principal | Sul | Crescente | 1 | 9.5 |  | 15 cm | 40.11 | 4092.7194 | 11.9 | 10.9 | 9.3 | 7.4 | 6 | 3.9 | 3.2 |  | 22 | 25 | 2024-05-17 | 7:26 | -16.7834147 | -43.890516 | 665.5 | 4.5 | 1736
BR-251/MG | Pista Principal | Sul | Crescente | 1 | 9.71 |  | 15 cm | 40.18 | 4099.788 | 8.7 | 7 | 5.8 | 4.4 | 3.4 | 2 | 1.5 |  | 22 | 24 | 2024-05-17 | 7:26 | -16.7850523 | -43.8915398 | 669 | 4.3 | 1359
BR-251/MG | Pista Principal | Sul | Crescente | 1 | 9.918182 |  | 15 cm | 40.25 | 4106.8566 | 19.8 | 14.8 | 12.1 | 8.9 | 6.3 | 3.7 | 3.2 |  | 23 | 24 | 2024-05-17 | 7:27 | -16.7866693 | -43.8925444 | 670.6 | 10.9 | 492
BR-251/MG | Pista Principal | Sul | Crescente | 1 | 10.13 |  | 15 cm | 40.32 | 4113.9252 | 11.9 | 9 | 7.4 | 6 | 4.8 | 3.4 | 3.2 |  | 23 | 26 | 2024-05-17 | 7:28 | -16.7883398 | -43.8935723 | 669.1 | 5.9 | 845
BR-251/MG | Pista Principal | Sul | Crescente | 1 | 10.34545 |  | 15 cm | 40.25 | 4106.8566 | 13.5 | 10.6 | 9 | 7 | 5.7 | 3.7 | 2.9 |  | 23 | 24 | 2024-05-17 | 7:28 | -16.7900238 | -43.894616 | 666.7 | 6.5 | 845
BR-251/MG | Pista Principal | Sul | Crescente | 1 | 10.52 |  | 15 cm | 40.25 | 4106.8566 | 22.4 | 17.1 | 14.6 | 11.7 | 9.4 | 6.4 | 5.2 |  | 23 | 25 | 2024-05-17 | 7:29 | -16.7913602 | -43.8954491 | 667 | 10.7 | 477
BR-251/MG | Pista Principal | Sul | Crescente | 1 | 10.73 |  | 15 cm | 39.9 | 4071.5136 | 30.9 | 22.1 | 17.9 | 13.5 | 10 | 6.2 | 5 |  | 24 | 26 | 2024-05-17 | 7:29 | -16.7929967 | -43.896467 | 669.2 | 17.4 | 287
BR-251/MG | Pista Principal | Sul | Crescente | 1 | 10.9 |  | 15 cm | 40.11 | 4092.7194 | 22.6 | 15.4 | 12.1 | 8.8 | 6.7 | 4.3 | 3.4 |  | 24 | 24 | 2024-05-17 | 7:30 | -16.7942919 | -43.897277 | 671.8 | 13.8 | 353
BR-251/MG | Pista Principal | Sul | Crescente | 1 | 11.1 |  | 15 cm | 40.52 | 4135.131 | 19.4 | 13.1 | 10.4 | 7.4 | 5.6 | 3.6 | 3 |  | 24 | 24 | 2024-05-17 | 7:31 | -16.7959301 | -43.898317 | 670.8 | 12 | 408
BR-251/MG | Pista Principal | Sul | Crescente | 1 | 11.33 |  | 15 cm | 39.83 | 4064.445 | 41.5 | 28.7 | 22.1 | 15.2 | 10.8 | 6.8 | 5.9 |  | 24 | 24 | 2024-05-17 | 7:31 | -16.7976429 | -43.8993575 | 675.4 | 26.3 | 194
BR-251/MG | Pista Principal | Sul | Crescente | 1 | 11.51 |  | 15 cm | 40.11 | 4092.7194 | 24.8 | 17 | 13.1 | 9 | 6.4 | 3.6 | 3.1 |  | 24 | 27 | 2024-05-17 | 7:32 | -16.7990273 | -43.9002138 | 681.3 | 15.8 | 321
BR-251/MG | Pista Principal | Sul | Crescente | 1 | 11.72 |  | 15 cm | 39.42 | 4022.0334 | 43.4 | 32.7 | 26.4 | 19.3 | 14 | 8 | 6.3 |  | 25 | 26 | 2024-05-17 | 7:33 | -16.8006639 | -43.9012269 | 691.8 | 24.1 | 226
BR-251/MG | Pista Principal | Sul | Crescente | 1 | 11.92 |  | 15 cm | 40.11 | 4092.7194 | 15.3 | 8.9 | 6.7 | 4.7 | 3.5 | 1.9 | 1.3 |  | 25 | 25 | 2024-05-17 | 7:33 | -16.8022357 | -43.9022075 | 703.7 | 10.6 | 417
BR-251/MG | Pista Principal | Sul | Crescente | 1 | 12.11 |  | 15 cm | 39.83 | 4064.445 | 24 | 16.5 | 13.2 | 9.3 | 6.2 | 3.3 | 2.6 |  | 25 | 25 | 2024-05-17 | 7:34 | -16.8037317 | -43.9031225 | 714.3 | 14.7 | 342
BR-251/MG | Pista Principal | Sul | Crescente | 1 | 12.32 |  | 15 cm | 39.97 | 4078.5822 | 22.8 | 14.2 | 10.9 | 7.2 | 4.8 | 2.2 | 1.5 |  | 25 | 25 | 2024-05-17 | 7:35 | -16.8053747 | -43.9041312 | 726 | 15.6 | 305
BR-251/MG | Pista Principal | Sul | Crescente | 1 | 12.54 |  | 15 cm | 39.97 | 4078.5822 | 26 | 18 | 14.1 | 9.7 | 6.1 | 2.6 | 1.2 |  | 25 | 26 | 2024-05-17 | 7:35 | -16.8070228 | -43.9051288 | 737.1 | 16.3 | 314
BR-251/MG | Pista Principal | Sul | Crescente | 1 | 12.94 | OAE = H. 12,658 a 12,781 | 15 cm | 39.62 | 4043.2392 | 33.3 | 23.6 | 18.6 | 12.5 | 7.9 | 2.7 | 1.2 |  | 26 | 30 | 2024-05-17 | 7:37 | -16.8062724 | -43.9084095 | 769.2 | 20.8 | 256
BR-251/MG | Pista Principal | Sul | Crescente | 1 | 13.13333 |  | 15 cm | 39.42 | 4022.0334 | 24.7 | 19.6 | 16.6 | 12.9 | 9.5 | 5.2 | 4.2 |  | 26 | 25 | 2024-05-17 | 7:38 | -16.8073185 | -43.9098458 | 782 | 11.8 | 473
BR-251/MG | Pista Principal | Sul | Crescente | 1 | 13.34545 |  | 15 cm | 39.55 | 4036.1706 | 20.9 | 15.1 | 12.3 | 9.2 | 6.8 | 3.7 | 2.8 |  | 26 | 28 | 2024-05-17 | 7:38 | -16.8083066 | -43.9115425 | 792.4 | 11.7 | 434
BR-251/MG | Pista Principal | Sul | Crescente | 1 | 13.55 |  | 15 cm | 39.62 | 4043.2392 | 24.3 | 17.2 | 14.4 | 11 | 8.5 | 5.1 | 4.2 |  | 26 | 25 | 2024-05-17 | 7:39 | -16.8098175 | -43.9125156 | 802.2 | 13.3 | 368
BR-251/MG | Pista Principal | Sul | Crescente | 1 | 13.76364 |  | 15 cm | 38.93 | 3972.5532 | 33.1 | 27.6 | 23 | 17.4 | 12.7 | 7.3 | 5.5 |  | 25 | 24 | 2024-05-17 | 7:39 | -16.8116995 | -43.9128963 | 816.9 | 15.7 | 401
BR-251/MG | Pista Principal | Sul | Crescente | 1 | 13.95 |  | 15 cm | 39.42 | 4022.0334 | 29.6 | 23.1 | 18.9 | 14.1 | 10 | 4.8 | 3 |  | 25 | 25 | 2024-05-17 | 7:40 | -16.8131995 | -43.9136564 | 826 | 15.5 | 363
BR-251/MG | Pista Principal | Sul | Crescente | 1 | 14.14 | km 7 = H. 14,134 | 15 cm | 39.97 | 4078.5822 | 34.2 | 21.8 | 15.7 | 9.4 | 5.6 | 2.3 | 1.8 |  | 25 | 25 | 2024-05-17 | 7:41 | -16.8147313 | -43.914471 | 831 | 24.8 | 202
BR-251/MG | Pista Principal | Sul | Crescente | 1 | 14.34444 |  | 15 cm | 40.04 | 4085.6508 | 16.4 | 11.5 | 9.8 | 8.1 | 6.9 | 5.5 | 5.1 |  | 25 | 26 | 2024-05-17 | 7:42 | -16.8163926 | -43.9153386 | 828.6 | 8.3 | 543
BR-251/MG | Pista Principal | Sul | Crescente | 1 | 14.55 |  | 15 cm | 39.69 | 4050.3078 | 28.3 | 20.4 | 16.1 | 11.1 | 7.9 | 4.6 | 3.9 |  | 25 | 27 | 2024-05-17 | 7:42 | -16.8179852 | -43.9163181 | 828.3 | 17.2 | 311
BR-251/MG | Pista Principal | Sul | Crescente | 1 | 14.76364 |  | 15 cm | 39.55 | 4036.1706 | 40.9 | 21.1 | 16.6 | 11.9 | 8 | 4.2 | 3.6 |  | 26 | 29 | 2024-05-17 | 7:43 | -16.8192184 | -43.9178516 | 838.5 | 29 | 142
BR-251/MG | Pista Principal | Sul | Crescente | 1 | 14.96 |  | 15 cm | 39.55 | 4036.1706 | 22.6 | 15.9 | 12.5 | 9.2 | 6.5 | 3.8 | 2.7 |  | 26 | 26 | 2024-05-17 | 7:43 | -16.8205394 | -43.919126 | 846.6 | 13.4 | 372
BR-251/MG | Pista Principal | Sul | Crescente | 1 | 15.15 | km 8 = H. 15,148 | 15 cm | 39.83 | 4064.445 | 31.6 | 19.1 | 14.3 | 9.7 | 6.5 | 3.2 | 2.4 |  | 26 | 27 | 2024-05-17 | 7:44 | -16.821884 | -43.920108 | 860.4 | 21.9 | 210
BR-251/MG | Pista Principal | Sul | Crescente | 1 | 15.36 |  | 15 cm | 39.76 | 4057.3764 | 30.7 | 20.8 | 16.2 | 11.1 | 7.8 | 4.5 | 3.7 |  | 27 | 28 | 2024-05-17 | 7:45 | -16.8234829 | -43.9212749 | 872.4 | 19.6 | 256
BR-251/MG | Pista Principal | Sul | Crescente | 1 | 15.55 |  | 15 cm | 39.49 | 4029.102 | 33.4 | 23 | 18.4 | 13.3 | 9.6 | 5.7 | 4.8 |  | 27 | 28 | 2024-05-17 | 7:45 | -16.8248424 | -43.9223601 | 880.3 | 20.1 | 246
BR-251/MG | Pista Principal | Sul | Crescente | 2 | 0.03 |  | 15 cm | 38.17 | 3894.7986 | 41.3 | 33.1 | 21.6 | 11.3 | 6.6 | 4.1 | 3.9 |  | 33 | 42 | 2024-05-16 | 16:48 | -16.7157669 | -43.8634782 | 625.9 | 30 | 224
BR-251/MG | Pista Principal | Sul | Crescente | 2 | 0.1 |  | 15 cm | 38.65 | 3944.2788 | 46.4 | 21.4 | 13.1 | 6.2 | 3.1 | 2.4 | 1.8 |  | 33 | 40 | 2024-05-16 | 16:49 | -16.7157956 | -43.8642385 | 624.5 | 40.2 | 107
BR-251/MG | Pista Principal | Sul | Crescente | 2 | 0.3 |  | 15 cm | 38.86 | 3965.4846 | 29.3 | 17.3 | 13 | 9 | 6.7 | 4.7 | 4.3 |  | 33 | 40 | 2024-05-16 | 16:49 | -16.7163496 | -43.8659073 | 624.3 | 20.3 | 221
BR-251/MG | Pista Principal | Sul | Crescente | 2 | 0.5272727 |  | 15 cm | 38.65 | 3944.2788 | 54.4 | 27.8 | 19.3 | 11.4 | 7.2 | 4.7 | 4.5 |  | 33 | 40 | 2024-05-16 | 16:50 | -16.7179875 | -43.8669795 | 622 | 43 | 101
BR-251/MG | Pista Principal | Sul | Crescente | 2 | 0.7181818 |  | 15 cm | 38.58 | 3937.2102 | 63.4 | 34.3 | 23.4 | 13.6 | 8.1 | 5 | 4.7 |  | 33 | 39 | 2024-05-16 | 16:51 | -16.7189992 | -43.8683955 | 624.6 | 49.8 | 90
BR-251/MG | Pista Principal | Sul | Crescente | 2 | 0.92 |  | 15 cm | 38.72 | 3951.3474 | 34.9 | 20.5 | 15.1 | 10.6 | 7.9 | 6.4 | 5.9 |  | 33 | 39 | 2024-05-16 | 16:52 | -16.7206346 | -43.8692588 | 625.9 | 24.3 | 183
BR-251/MG | Pista Principal | Sul | Crescente | 2 | 1.1 |  | 15 cm | 39.21 | 4000.8276 | 37.7 | 20.6 | 15 | 9.3 | 5.9 | 3.1 | 2.4 |  | 33 | 39 | 2024-05-16 | 16:52 | -16.7212405 | -43.8708498 | 624.4 | 28.4 | 157
BR-251/MG | Pista Principal | Sul | Crescente | 2 | 1.31 |  | 15 cm | 39.07 | 3986.6904 | 31.5 | 11.5 | 8.2 | 5.8 | 4.3 | 2.8 | 2.4 |  | 33 | 39 | 2024-05-16 | 16:53 | -16.7219577 | -43.8725636 | 621.3 | 25.7 | 144
BR-251/MG | Pista Principal | Sul | Crescente | 2 | 1.53 |  | 15 cm | 38.1 | 3887.73 | 31.4 | 12.9 | 9.1 | 6.5 | 5 | 3.8 | 3.6 |  | 32 | 41 | 2024-05-16 | 16:54 | -16.7225582 | -43.874579 | 630.2 | 24.9 | 153
BR-251/MG | Pista Principal | Sul | Crescente | 2 | 1.72 |  | 15 cm | 38.58 | 3937.2102 | 51.7 | 26.4 | 19.6 | 12.7 | 9.1 | 5 | 3.4 |  | 32 | 39 | 2024-05-16 | 16:56 | -16.7221227 | -43.8762341 | 626.5 | 39 | 109
BR-251/MG | Pista Principal | Sul | Crescente | 2 | 1.95 |  | 15 cm | 38.72 | 3951.3474 | 60.2 | 18.9 | 10.6 | 5.7 | 4 | 3 | 2.6 |  | 32 | 40 | 2024-05-16 | 16:56 | -16.7226224 | -43.8782283 | 627 | 54.5 | 69
BR-251/MG | Pista Principal | Sul | Crescente | 2 | 2.12 |  | 15 cm | 38.72 | 3951.3474 | 52.1 | 16.6 | 10.8 | 7.2 | 5.5 | 4 | 3.5 |  | 32 | 40 | 2024-05-16 | 16:57 | -16.7235894 | -43.8794983 | 623.9 | 44.9 | 81
BR-251/MG | Pista Principal | Sul | Crescente | 2 | 2.35 |  | 15 cm | 38.72 | 3951.3474 | 57.6 | 23.6 | 15.1 | 10 | 7.6 | 5.2 | 4.5 |  | 32 | 40 | 2024-05-16 | 16:58 | -16.7254888 | -43.8800813 | 627.1 | 47.6 | 82
BR-251/MG | Pista Principal | Sul | Crescente | 2 | 2.544444 |  | 15 cm | 38.86 | 3965.4846 | 58.7 | 24 | 15.4 | 9.5 | 6.7 | 4.2 | 3.6 |  | 32 | 39 | 2024-05-16 | 16:59 | -16.7269739 | -43.8813111 | 628.9 | 49.2 | 80
BR-251/MG | Pista Principal | Sul | Crescente | 2 | 2.76 |  | 15 cm | 38.79 | 3958.416 | 55.2 | 26.8 | 18.6 | 11.7 | 7.5 | 4.9 | 4.3 |  | 32 | 38 | 2024-05-16 | 17:01 | -16.7283675 | -43.8825747 | 629.6 | 43.5 | 96
BR-251/MG | Pista Principal | Sul | Crescente | 2 | 2.945455 |  | 15 cm | 38.93 | 3972.5532 | 51.6 | 24.6 | 17.3 | 11.4 | 8.4 | 5.6 | 4.6 |  | 32 | 38 | 2024-05-16 | 17:01 | -16.7299186 | -43.8832973 | 624.7 | 40.2 | 102
BR-251/MG | Pista Principal | Sul | Crescente | 2 | 3.15 |  | 15 cm | 38.93 | 3972.5532 | 35 | 17.7 | 12.9 | 8.5 | 6.4 | 4.5 | 4.2 |  | 32 | 39 | 2024-05-16 | 17:02 | -16.731743 | -43.8829047 | 628.3 | 26.5 | 159
BR-251/MG | Pista Principal | Sul | Crescente | 2 | 3.36 |  | 15 cm | 38.58 | 3937.2102 | 47.6 | 25.4 | 17.9 | 11.8 | 8.5 | 5.7 | 5.3 |  | 32 | 39 | 2024-05-16 | 17:03 | -16.7334958 | -43.8821619 | 631.5 | 35.8 | 120
BR-251/MG | Pista Principal | Sul | Crescente | 2 | 3.53 |  | 15 cm | 38.72 | 3951.3474 | 50.9 | 22.5 | 14.9 | 8.9 | 6 | 3.8 | 3.2 |  | 32 | 41 | 2024-05-16 | 17:03 | -16.734862 | -43.8816026 | 635.7 | 42 | 97
BR-251/MG | Pista Principal | Sul | Crescente | 2 | 3.75 |  | 15 cm | 38.45 | 3923.073 | 65.1 | 33.6 | 22.3 | 12.5 | 7.9 | 5.2 | 4.6 |  | 33 | 40 | 2024-05-16 | 17:05 | -16.736673 | -43.8816037 | 629.5 | 52.6 | 84
BR-251/MG | Pista Principal | Sul | Crescente | 2 | 5.6 |  | 15 cm | 38.93 | 3972.5532 | 56.1 | 26.6 | 18.8 | 11.2 | 6.6 | 4.1 | 4 |  | 32 | 39 | 2024-05-16 | 17:10 | -16.7525056 | -43.884924 | 648.1 | 44.9 | 94
BR-251/MG | Pista Principal | Sul | Crescente | 2 | 5.8 |  | 15 cm | 38.24 | 3901.8672 | 79.5 | 44.8 | 32.1 | 19.6 | 12.1 | 5.8 | 4.4 |  | 32 | 36 | 2024-05-16 | 17:11 | -16.7534679 | -43.8833632 | 649.8 | 59.9 | 76
BR-251/MG | Pista Principal | Sul | Crescente | 2 | 5.95 |  | 15 cm | 38.52 | 3930.1416 | 57.6 | 33.1 | 23.5 | 14.3 | 9 | 4.3 | 3.6 |  | 32 | 38 | 2024-05-16 | 17:12 | -16.7542358 | -43.882172 | 652.3 | 43.3 | 107
BR-251/MG | Pista Principal | Sul | Crescente | 2 | 6.1 |  | 15 cm | 39 | 3979.6218 | 47.6 | 24 | 16 | 9.8 | 7 | 4.6 | 4 |  | 31 | 39 | 2024-05-16 | 17:13 | -16.7552655 | -43.88168 | 658.4 | 37.8 | 113
BR-251/MG | Pista Principal | Sul | Crescente | 2 | 6.29 |  | 15 cm | 38.52 | 3930.1416 | 55.3 | 29 | 18.9 | 9 | 5 | 3.9 | 3.6 |  | 31 | 39 | 2024-05-16 | 17:13 | -16.7567079 | -43.8827139 | 654 | 46.3 | 100
BR-251/MG | Pista Principal | Sul | Crescente | 2 | 6.51 |  | 15 cm | 38.72 | 3951.3474 | 50.6 | 21.6 | 13.3 | 7.1 | 4.8 | 3.5 | 3.1 |  | 31 | 38 | 2024-05-16 | 17:14 | -16.7583356 | -43.8837563 | 660.1 | 43.5 | 94
BR-251/MG | Pista Principal | Sul | Crescente | 2 | 6.71 |  | 15 cm | 38.58 | 3937.2102 | 64.7 | 30.8 | 20.7 | 12 | 7.6 | 4.1 | 3.2 |  | 32 | 39 | 2024-05-16 | 17:14 | -16.7600882 | -43.8842248 | 669.2 | 52.7 | 80
BR-251/MG | Pista Principal | Sul | Crescente | 2 | 6.93 |  | 15 cm | 38.52 | 3930.1416 | 56 | 18.9 | 11 | 7.2 | 5.6 | 3.9 | 3.3 |  | 32 | 40 | 2024-05-16 | 17:15 | -16.7621192 | -43.8841955 | 670.8 | 48.8 | 76
BR-251/MG | Pista Principal | Sul | Crescente | 2 | 7.18 |  | 15 cm | 39.14 | 3993.759 | 28.8 | 13 | 9.2 | 5.9 | 4.2 | 3.1 | 2.7 |  | 32 | 39 | 2024-05-16 | 17:16 | -16.7642196 | -43.8841927 | 668.6 | 22.9 | 177
BR-251/MG | Pista Principal | Sul | Crescente | 3 | 11.34 |  | 15 cm | 39.35 | 4014.9648 | 41.3 | 33.1 | 21.6 | 11.3 | 6.6 | 4.1 | 3.9 |  | 26 | 32 | 2024-05-17 | 8:42 | -16.7977367 | -43.8994083 | 682.1 | 30 | 224
BR-251/MG | Pista Principal | Sul | Crescente | 3 | 11.54 |  | 15 cm | 39.49 | 4029.102 | 46.4 | 21.4 | 13.1 | 6.2 | 3.1 | 2.2 | 1.8 |  | 26 | 34 | 2024-05-17 | 8:43 | -16.7993207 | -43.9004109 | 687.2 | 40.2 | 107
BR-251/MG | Pista Principal | Sul | Crescente | 3 | 11.75556 |  | 15 cm | 38.58 | 3937.2102 | 29.3 | 17.3 | 13 | 9 | 6.7 | 4.7 | 4.3 |  | 27 | 34 | 2024-05-17 | 8:44 | -16.8009167 | -43.9014058 | 695.6 | 20.3 | 221
BR-251/MG | Pista Principal | Sul | Crescente | 3 | 11.94 |  | 15 cm | 39.69 | 4050.3078 | 54.4 | 27.8 | 19.3 | 11.4 | 7.2 | 4.7 | 4.5 |  | 27 | 35 | 2024-05-17 | 8:44 | -16.8024002 | -43.902329 | 704.4 | 43 | 101
BR-251/MG | Pista Principal | Sul | Crescente | 3 | 12.15 |  | 15 cm | 38.93 | 3972.5532 | 63.4 | 34.3 | 23.4 | 13.6 | 8.1 | 5 | 4.7 |  | 28 | 35 | 2024-05-17 | 8:45 | -16.8040292 | -43.9033109 | 716.9 | 49.8 | 90
BR-251/MG | Pista Principal | Sul | Crescente | 3 | 12.36364 |  | 15 cm | 38.24 | 3901.8672 | 34.9 | 20.5 | 15.1 | 10.6 | 7.9 | 6.2 | 6.2 |  | 28 | 35 | 2024-05-17 | 8:46 | -16.8057314 | -43.9043812 | 737 | 24.3 | 183
BR-251/MG | Pista Principal | Sul | Crescente | 3 | 12.58 |  | 15 cm | 39.35 | 4014.9648 | 37.7 | 20.6 | 15 | 9.3 | 5.9 | 3.1 | 2.4 |  | 28 | 37 | 2024-05-17 | 8:46 | -16.8072826 | -43.9054557 | 746.5 | 28.4 | 157
BR-251/MG | Pista Principal | Sul | Crescente | 3 | 12.80909 | OAE = H. 12,645 a 12,762 | 15 cm | 39.35 | 4014.9648 | 31.5 | 11.5 | 8.2 | 5.8 | 4.3 | 2.8 | 2.4 |  | 28 | 29 | 2024-05-17 | 8:47 | -16.8066297 | -43.9073184 | 773 | 25.7 | 144
BR-251/MG | Pista Principal | Sul | Crescente | 3 | 13.03 |  | 15 cm | 39.14 | 3993.759 | 31.4 | 12.9 | 9.1 | 6.5 | 5 | 3.8 | 3.6 |  | 29 | 37 | 2024-05-17 | 8:48 | -16.8066948 | -43.9091525 | 786 | 24.9 | 153
BR-251/MG | Pista Principal | Sul | Crescente | 3 | 13.22 |  | 15 cm | 39.42 | 4022.0334 | 51.7 | 26.4 | 19.6 | 12.7 | 9.1 | 5 | 3.4 |  | 29 | 36 | 2024-05-17 | 8:49 | -16.8077558 | -43.9105205 | 789.2 | 39 | 109
BR-251/MG | Pista Principal | Sul | Crescente | 3 | 13.41 |  | 15 cm | 39.14 | 3993.759 | 60.2 | 18.9 | 10.6 | 5.7 | 4 | 3 | 2.6 |  | 29 | 35 | 2024-05-17 | 8:49 | -16.8087008 | -43.912019 | 798.4 | 54.5 | 69
BR-251/MG | Pista Principal | Sul | Crescente | 3 | 13.63 |  | 15 cm | 39.49 | 4029.102 | 52.1 | 16.6 | 10.8 | 7.2 | 5.5 | 4 | 3.5 |  | 29 | 31 | 2024-05-17 | 8:50 | -16.8105326 | -43.9125653 | 819.3 | 44.9 | 81
BR-251/MG | Pista Principal | Sul | Crescente | 3 | 13.84 |  | 15 cm | 38.86 | 3965.4846 | 57.6 | 23.6 | 15.1 | 10 | 7.6 | 5.2 | 4.5 |  | 29 | 34 | 2024-05-17 | 8:51 | -16.8122791 | -43.913203 | 829.3 | 47.6 | 82
BR-251/MG | Pista Principal | Sul | Crescente | 3 | 14.03 |  | 15 cm | 39.55 | 4036.1706 | 58.7 | 24 | 15.4 | 9.5 | 6.7 | 4.2 | 3.6 |  | 29 | 31 | 2024-05-17 | 8:51 | -16.8138222 | -43.9140039 | 834.8 | 49.2 | 80
BR-251/MG | Pista Principal | Sul | Crescente | 3 | 14.14 | km 7 = H. 14,150 | 15 cm | 39.62 | 4043.2392 | 55.2 | 26.8 | 18.6 | 11.7 | 7.5 | 4.9 | 4.3 |  | 28 | 35 | 2024-05-17 | 8:52 | -16.8147185 | -43.9145038 | 828.1 | 43.5 | 96
BR-251/MG | Pista Principal | Sul | Crescente | 3 | 14.35 |  | 15 cm | 39.14 | 3993.759 | 51.6 | 24.6 | 17.3 | 11.4 | 8.4 | 5.6 | 4.6 |  | 28 | 34 | 2024-05-17 | 8:53 | -16.8164355 | -43.9154023 | 828.2 | 40.2 | 102
BR-251/MG | Pista Principal | Sul | Crescente | 3 | 14.55 |  | 15 cm | 38.93 | 3972.5532 | 35 | 17.7 | 12.9 | 8.5 | 6.4 | 4.5 | 4.2 |  | 28 | 35 | 2024-05-17 | 8:53 | -16.8179718 | -43.9163544 | 828.3 | 26.5 | 159
BR-251/MG | Pista Principal | Sul | Crescente | 3 | 14.75 |  | 15 cm | 38.58 | 3937.2102 | 47.6 | 25.4 | 17.9 | 11.8 | 8.5 | 5.7 | 5.3 |  | 29 | 35 | 2024-05-17 | 8:54 | -16.8191319 | -43.9178012 | 843.8 | 35.8 | 120
BR-251/MG | Pista Principal | Sul | Crescente | 3 | 14.97 |  | 15 cm | 39.55 | 4036.1706 | 50.9 | 22.5 | 14.9 | 8.9 | 6 | 3.8 | 3.2 |  | 29 | 36 | 2024-05-17 | 8:55 | -16.8205693 | -43.9191892 | 857.3 | 42 | 97
BR-251/MG | Pista Principal | Sul | Crescente | 3 | 15.15 | km 8 = H. 15,158 | 15 cm | 39.14 | 3993.759 | 65.1 | 33.6 | 22.3 | 12.5 | 7.9 | 5.2 | 4.6 |  | 28 | 35 | 2024-05-17 | 8:55 | -16.8218491 | -43.920145 | 863.4 | 52.6 | 84
BR-251/MG | Pista Principal | Sul | Crescente | 3 | 15.35 |  | 15 cm | 39.21 | 4000.8276 | 50.8 | 27.6 | 20.9 | 14.1 | 9.8 | 5.5 | 4.4 |  | 29 | 36 | 2024-05-17 | 8:56 | -16.8233891 | -43.9212615 | 869.1 | 36.7 | 118
BR-251/MG | Pista Principal | Sul | Crescente | 3 | 15.56 |  | 15 cm | 39.07 | 3986.6904 | 56.1 | 26.6 | 18.8 | 11.2 | 6.6 | 4.1 | 4 |  | 29 | 35 | 2024-05-17 | 8:57 | -16.8248507 | -43.9224054 | 880.6 | 44.9 | 94
BR-251/MG | Pista Principal | Sul | Crescente | 3 | 15.72 |  | 15 cm | 39.21 | 4000.8276 | 79.5 | 44.8 | 32.1 | 19.6 | 12.1 | 5.8 | 4.4 |  | 29 | 35 | 2024-05-17 | 8:57 | -16.8260891 | -43.9235162 | 893.6 | 59.9 | 76
BR-251/MG | Pista Principal | Norte | Decrescente | 1 | 15.61 |  | 15 cm | 38.86 | 3965.4846 | 35.9 | 24.8 | 19.4 | 13.4 | 9.3 | 5 | 4 |  | 33 | 39 | 2024-05-16 | 14:40 | -16.8252689 | -43.9227143 | 881.2 | 22.5 | 226
BR-251/MG | Pista Principal | Norte | Decrescente | 1 | 15.4 |  | 15 cm | 38.79 | 3958.416 | 40.5 | 23.6 | 17.2 | 11.2 | 7.5 | 4.3 | 3.6 |  | 33 | 47 | 2024-05-16 | 14:41 | -16.823767 | -43.9214651 | 871.6 | 29.3 | 155
BR-251/MG | Pista Principal | Norte | Decrescente | 1 | 15.21 |  | 15 cm | 38.86 | 3965.4846 | 36.9 | 23.6 | 17.9 | 11.4 | 7.3 | 3.4 | 2.6 |  | 33 | 46 | 2024-05-16 | 14:42 | -16.8223275 | -43.9204231 | 862.7 | 25.5 | 193
BR-251/MG | Pista Principal | Norte | Decrescente | 1 | 15 |  | 15 cm | 39.07 | 3986.6904 | 23.1 | 10.5 | 7.8 | 5.5 | 4.1 | 2.6 | 2.1 |  | 33 | 41 | 2024-05-16 | 14:42 | -16.8208214 | -43.9193287 | 851.2 | 17.6 | 224
BR-251/MG | Pista Principal | Norte | Decrescente | 1 | 14.8 |  | 15 cm | 38.58 | 3937.2102 | 39.7 | 19.3 | 13.1 | 8.4 | 6.3 | 4.4 | 3.8 |  | 32 | 45 | 2024-05-16 | 14:43 | -16.8194217 | -43.9180573 | 838.7 | 31.3 | 133
BR-251/MG | Pista Principal | Norte | Decrescente | 1 | 14.59 |  | 15 cm | 38.93 | 3972.5532 | 27.3 | 18.4 | 12.8 | 7.5 | 4.7 | 2.7 | 2.4 |  | 32 | 48 | 2024-05-16 | 14:43 | -16.818244 | -43.9165771 | 827.1 | 19.8 | 267
BR-251/MG | Pista Principal | Norte | Decrescente | 1 | 14.37 |  | 15 cm | 38.86 | 3965.4846 | 28.7 | 17.6 | 13.1 | 8.4 | 5.6 | 3.4 | 2.8 |  | 33 | 46 | 2024-05-16 | 14:44 | -16.8165864 | -43.9154192 | 826.2 | 20.3 | 234
BR-251/MG | Pista Principal | Norte | Decrescente | 1 | 14.18 |  | 15 cm | 38.45 | 3923.073 | 38.7 | 26.1 | 21.2 | 16.1 | 12.3 | 7.4 | 5.1 |  | 33 | 44 | 2024-05-16 | 14:45 | -16.8150237 | -43.9145946 | 830.4 | 22.6 | 208
BR-251/MG | Pista Principal | Norte | Decrescente | 1 | 14.12 | km 7 = H. 14,115 | 15 cm | 38.65 | 3944.2788 | 33.7 | 22.1 | 16.3 | 10.2 | 6.3 | 3.6 | 3.1 |  | 33 | 48 | 2024-05-16 | 14:45 | -16.8145727 | -43.9143612 | 831.7 | 23.5 | 216
BR-251/MG | Pista Principal | Norte | Decrescente | 1 | 13.93 |  | 15 cm | 39 | 3979.6218 | 30 | 22.6 | 17 | 11.1 | 7.1 | 3.5 | 2.8 |  | 33 | 43 | 2024-05-16 | 14:46 | -16.8130853 | -43.9135805 | 824.9 | 18.9 | 306
BR-251/MG | Pista Principal | Norte | Decrescente | 1 | 13.72 |  | 15 cm | 38.31 | 3908.9358 | 56.7 | 33.3 | 24.9 | 16.5 | 10.5 | 5.2 | 3.6 |  | 33 | 42 | 2024-05-16 | 14:47 | -16.8113502 | -43.9127417 | 814 | 40.2 | 113
BR-251/MG | Pista Principal | Norte | Decrescente | 1 | 13.5 |  | 15 cm | 38.58 | 3937.2102 | 31.9 | 24.1 | 19.8 | 14.9 | 10.8 | 6.3 | 4.5 |  | 33 | 48 | 2024-05-16 | 14:47 | -16.8093347 | -43.9124018 | 799.9 | 17 | 314
BR-251/MG | Pista Principal | Norte | Decrescente | 1 | 13.3 |  | 15 cm | 38.45 | 3923.073 | 37.2 | 26 | 19.3 | 12.4 | 7.7 | 3.7 | 3 |  | 33 | 50 | 2024-05-16 | 14:48 | -16.8081182 | -43.9111409 | 785.5 | 24.8 | 215
BR-251/MG | Pista Principal | Norte | Decrescente | 1 | 13.10909 |  | 15 cm | 38.72 | 3951.3474 | 38.1 | 26.6 | 22 | 16.2 | 11.6 | 6.3 | 4.9 |  | 33 | 43 | 2024-05-16 | 14:49 | -16.8071701 | -43.9096259 | 775.2 | 21.9 | 226
BR-251/MG | Pista Principal | Norte | Decrescente | 1 | 12.88889 |  | 15 cm | 38.93 | 3972.5532 | 25.2 | 15.9 | 11.8 | 7.2 | 4.3 | 1.6 | 1.1 |  | 33 | 48 | 2024-05-16 | 14:50 | -16.8063235 | -43.9079171 | 760.6 | 18 | 275
BR-251/MG | Pista Principal | Norte | Decrescente | 1 | 12.47 | OAE = H. 12,759 a 12,635 | 15 cm | 39 | 3979.6218 | 33.7 | 22.2 | 16.6 | 10.8 | 7.1 | 3.8 | 2.9 |  | 34 | 44 | 2024-05-16 | 14:51 | -16.8064733 | -43.9047576 | 734.5 | 22.9 | 219
BR-251/MG | Pista Principal | Norte | Decrescente | 1 | 12.26 |  | 15 cm | 38.86 | 3965.4846 | 37.7 | 22.5 | 15.9 | 9.2 | 5.2 | 2.4 | 1.7 |  | 34 | 44 | 2024-05-16 | 14:52 | -16.8049484 | -43.9037943 | 722.5 | 28.5 | 169
BR-251/MG | Pista Principal | Norte | Decrescente | 1 | 12.08 |  | 15 cm | 39.07 | 3986.6904 | 28.1 | 14.8 | 10.6 | 6.4 | 3.8 | 2 | 1.7 |  | 34 | 44 | 2024-05-16 | 14:52 | -16.8035292 | -43.9029297 | 711 | 21.7 | 203
BR-251/MG | Pista Principal | Norte | Decrescente | 1 | 11.9 |  | 15 cm | 39.07 | 3986.6904 | 26.8 | 18.6 | 13.6 | 8.4 | 4.9 | 2.1 | 1.4 |  | 34 | 44 | 2024-05-16 | 14:53 | -16.8020848 | -43.9020417 | 701.1 | 18.4 | 292
BR-251/MG | Pista Principal | Norte | Decrescente | 1 | 11.7 |  | 15 cm | 38.24 | 3901.8672 | 59.8 | 40.6 | 31.4 | 21.3 | 14.3 | 7.6 | 5.7 |  | 33 | 47 | 2024-05-16 | 14:53 | -16.8004949 | -43.9010745 | 690 | 38.5 | 131
BR-251/MG | Pista Principal | Norte | Decrescente | 1 | 11.48 |  | 15 cm | 38.24 | 3901.8672 | 58.6 | 36.5 | 26.2 | 16 | 10.1 | 5.2 | 4.2 |  | 33 | 43 | 2024-05-16 | 14:54 | -16.7987976 | -43.90002 | 682.5 | 42.6 | 115
BR-251/MG | Pista Principal | Norte | Decrescente | 1 | 11.28 |  | 15 cm | 38.65 | 3944.2788 | 35.1 | 25.6 | 21.1 | 16.2 | 12 | 7 | 5.5 |  | 32 | 42 | 2024-05-16 | 14:55 | -16.7972979 | -43.8990918 | 679.7 | 18.9 | 266
BR-251/MG | Pista Principal | Norte | Decrescente | 1 | 11.07 |  | 15 cm | 38.72 | 3951.3474 | 15.7 | 11 | 9.3 | 7.4 | 5.9 | 3.9 | 3.3 |  | 32 | 43 | 2024-05-16 | 14:55 | -16.7956521 | -43.8980714 | 675.9 | 8.3 | 563
BR-251/MG | Pista Principal | Norte | Decrescente | 1 | 10.86 |  | 15 cm | 38.65 | 3944.2788 | 20.3 | 13.8 | 11.9 | 9.6 | 7.8 | 5.6 | 4.8 |  | 33 | 46 | 2024-05-16 | 14:56 | -16.793992 | -43.8970459 | 670.9 | 10.7 | 419
BR-251/MG | Pista Principal | Norte | Decrescente | 1 | 10.67 |  | 15 cm | 38.79 | 3958.416 | 32.5 | 21.9 | 18 | 13.3 | 9.8 | 5.9 | 4.6 |  | 33 | 46 | 2024-05-16 | 14:56 | -16.792524 | -43.8961274 | 669.8 | 19.2 | 249
BR-251/MG | Pista Principal | Norte | Decrescente | 1 | 10.44 |  | 15 cm | 38.52 | 3930.1416 | 38.5 | 22.8 | 17.6 | 12.5 | 9 | 5.5 | 4.6 |  | 33 | 46 | 2024-05-16 | 14:57 | -16.7908188 | -43.8950605 | 668.2 | 26 | 171
BR-251/MG | Pista Principal | Norte | Decrescente | 1 | 10.26 | km 3 = H. 10,255 | 15 cm | 37.82 | 3859.4556 | 17 | 16.8 | 12.5 | 8.3 | 5.8 | 3.6 | 2.9 |  | 33 | 46 | 2024-05-16 | 14:58 | -16.789378 | -43.8941633 | 676.5 | 8.7 | 1330
BR-251/MG | Pista Principal | Norte | Decrescente | 1 | 10.04545 |  | 15 cm | 38.45 | 3923.073 | 22.5 | 16.2 | 13.7 | 10.7 | 8.3 | 5.6 | 4.7 |  | 32 | 43 | 2024-05-16 | 14:59 | -16.7877503 | -43.8931581 | 677.9 | 11.8 | 414
BR-251/MG | Pista Principal | Norte | Decrescente | 1 | 9.86 |  | 15 cm | 38.79 | 3958.416 | 18.6 | 14.7 | 12 | 8.9 | 6.7 | 4.1 | 3.3 |  | 33 | 45 | 2024-05-16 | 14:59 | -16.7862261 | -43.8922119 | 676.2 | 9.7 | 595
BR-251/MG | Pista Principal | Norte | Decrescente | 1 | 9.65 |  | 15 cm | 38.65 | 3944.2788 | 18.1 | 13.1 | 10.6 | 7.9 | 6 | 3.7 | 3 |  | 33 | 44 | 2024-05-16 | 15:00 | -16.7845969 | -43.891208 | 669.5 | 10.2 | 500
BR-251/MG | Pista Principal | Norte | Decrescente | 1 | 9.44 |  | 15 cm | 38.58 | 3937.2102 | 20.6 | 13.4 | 10.7 | 8 | 5.9 | 4 | 3.5 |  | 33 | 42 | 2024-05-16 | 15:01 | -16.7829796 | -43.8901979 | 663.6 | 12.6 | 365
BR-251/MG | Pista Principal | Norte | Decrescente | 1 | 9.245455 |  | 15 cm | 38.72 | 3951.3474 | 24.5 | 16.5 | 13 | 9.3 | 6.9 | 4.7 | 4.1 |  | 33 | 46 | 2024-05-16 | 15:01 | -16.7814964 | -43.8892821 | 661.4 | 15.2 | 321
BR-251/MG | Pista Principal | Norte | Decrescente | 1 | 9.063636 |  | 15 cm | 38.86 | 3965.4846 | 12.2 | 10.1 | 8.2 | 6.6 | 5.2 | 4 | 3.5 |  | 33 | 46 | 2024-05-16 | 15:02 | -16.7800581 | -43.8883871 | 661.3 | 5.6 | 1025
BR-251/MG | Pista Principal | Norte | Decrescente | 1 | 8.85 |  | 15 cm | 38.38 | 3916.0044 | 54.7 | 34.8 | 28.7 | 21.6 | 15.9 | 9.3 | 7.2 |  | 33 | 45 | 2024-05-16 | 15:02 | -16.7784352 | -43.887384 | 659.6 | 33.1 | 136
BR-251/MG | Pista Principal | Norte | Decrescente | 1 | 8.64 |  | 15 cm | 38.65 | 3944.2788 | 20.5 | 11 | 7.8 | 5.2 | 4.2 | 2.9 | 2.6 |  | 34 | 44 | 2024-05-16 | 15:03 | -16.7768056 | -43.8863731 | 661.5 | 15.3 | 282
BR-251/MG | Pista Principal | Norte | Decrescente | 1 | 8.45 |  | 15 cm | 38.52 | 3930.1416 | 20.6 | 14.8 | 11.5 | 7.6 | 4.7 | 3.1 | 2.9 |  | 34 | 43 | 2024-05-16 | 15:03 | -16.7753381 | -43.8854671 | 664.8 | 13 | 419
BR-251/MG | Pista Principal | Norte | Decrescente | 1 | 8.29 |  | 15 cm | 38.86 | 3965.4846 | 20.4 | 12.5 | 10.1 | 7.5 | 5.8 | 4 | 3.4 |  | 34 | 45 | 2024-05-16 | 15:04 | -16.7740553 | -43.8846925 | 669.1 | 12.9 | 343
BR-251/MG | Pista Principal | Norte | Decrescente | 1 | 8.1 |  | 15 cm | 38.65 | 3944.2788 | 23.4 | 15.3 | 12.5 | 9.3 | 6.9 | 4.4 | 3.9 |  | 34 | 45 | 2024-05-16 | 15:05 | -16.7724692 | -43.8839975 | 675 | 14.1 | 329
BR-251/MG | Pista Principal | Norte | Decrescente | 1 | 7.88 |  | 15 cm | 39 | 3979.6218 | 13.5 | 8.1 | 6.4 | 4.6 | 3.3 | 2.2 | 1.6 |  | 34 | 43 | 2024-05-16 | 15:05 | -16.7705334 | -43.883556 | 679.7 | 8.9 | 500
BR-251/MG | Pista Principal | Norte | Decrescente | 1 | 7.69 |  | 15 cm | 39.21 | 4000.8276 | 12 | 8.6 | 7.3 | 5.8 | 4.5 | 2.7 | 2 |  | 34 | 44 | 2024-05-16 | 15:06 | -16.7687864 | -43.8834839 | 675.3 | 6.2 | 772
BR-251/MG | Pista Principal | Norte | Decrescente | 1 | 7.46 |  | 15 cm | 38.93 | 3972.5532 | 28.8 | 18.8 | 15.3 | 11.6 | 8.8 | 5.4 | 4.4 |  | 33 | 45 | 2024-05-16 | 15:06 | -16.7667719 | -43.8836828 | 668.4 | 17.2 | 266
BR-251/MG | Pista Principal | Norte | Decrescente | 1 | 7.261905 |  | 15 cm | 38.58 | 3937.2102 | 41.7 | 23.1 | 16 | 9 | 5.1 | 2.3 | 2 |  | 33 | 44 | 2024-05-16 | 15:09 | -16.7649798 | -43.8837752 | 670.9 | 32.7 | 141
BR-251/MG | Pista Principal | Norte | Decrescente | 1 | 7.06 |  | 15 cm | 38.93 | 3972.5532 | 28.6 | 14.9 | 11.2 | 8.2 | 6.2 | 4.1 | 3.3 |  | 33 | 44 | 2024-05-16 | 15:10 | -16.7631583 | -43.8839418 | 671.1 | 20.4 | 201
BR-251/MG | Pista Principal | Norte | Decrescente | 1 | 6.854545 |  | 15 cm | 38.93 | 3972.5532 | 61.8 | 23.4 | 15.2 | 9.1 | 6.3 | 3.8 | 3.2 |  | 33 | 44 | 2024-05-16 | 15:10 | -16.7613262 | -43.8841411 | 669.4 | 52.7 | 74
BR-251/MG | Pista Principal | Norte | Decrescente | 1 | 6.655556 |  | 15 cm | 39.07 | 3986.6904 | 14.8 | 8.1 | 7 | 5.9 | 5 | 3.6 | 2.9 |  | 33 | 44 | 2024-05-16 | 15:11 | -16.7596089 | -43.8841002 | 667.6 | 8.9 | 431
BR-251/MG | Pista Principal | Norte | Decrescente | 1 | 6.45 |  | 15 cm | 39.28 | 4007.8962 | 29 | 15.9 | 12.5 | 9.8 | 7.8 | 5.8 | 5.2 |  | 33 | 44 | 2024-05-16 | 15:11 | -16.7577865 | -43.8834052 | 659.9 | 19.2 | 211
BR-251/MG | Pista Principal | Norte | Decrescente | 1 | 6.233333 |  | 15 cm | 38.45 | 3923.073 | 61.5 | 37.4 | 26.7 | 16.4 | 10 | 5.5 | 5 |  | 33 | 44 | 2024-05-16 | 15:12 | -16.7562429 | -43.8823413 | 650.1 | 45.1 | 106
BR-251/MG | Pista Principal | Norte | Decrescente | 1 | 6.084615 |  | 15 cm | 38.72 | 3951.3474 | 39.4 | 17.2 | 12.6 | 8.7 | 6.4 | 4.1 | 3.5 |  | 33 | 45 | 2024-05-16 | 15:13 | -16.7549939 | -43.8814449 | 650.5 | 30.7 | 128
BR-251/MG | Pista Principal | Norte | Decrescente | 1 | 5.890909 |  | 15 cm | 38.93 | 3972.5532 | 39.1 | 26.3 | 19.3 | 12.6 | 8.4 | 4.2 | 3.5 |  | 33 | 42 | 2024-05-16 | 15:14 | -16.7538873 | -43.8825701 | 648.2 | 26.5 | 192
BR-251/MG | Pista Principal | Norte | Decrescente | 1 | 5.67 |  | 15 cm | 38.58 | 3937.2102 | 64.5 | 33.3 | 21.3 | 15.5 | 10 | 5.1 | 3.9 |  | 34 | 40 | 2024-05-16 | 15:14 | -16.7527721 | -43.884367 | 652 | 49 | 84
BR-251/MG | Pista Principal | Norte | Decrescente | 1 | 5.41 |  | 15 cm | 38.72 | 3951.3474 | 47 | 24.8 | 18.1 | 12.1 | 8.6 | 5.5 | 4.8 |  | 33 | 38 | 2024-05-16 | 15:15 | -16.7512 | -43.8852261 | 651.9 | 34.9 | 122
BR-251/MG | Pista Principal | Norte | Decrescente | 1 | 5.23 |  | 15 cm | 38.52 | 3930.1416 | 62.2 | 32.5 | 23.1 | 14.3 | 8.9 | 5.1 | 4.2 |  | 33 | 39 | 2024-05-16 | 15:16 | -16.7495606 | -43.8848582 | 650.1 | 47.9 | 91
BR-251/MG | Pista Principal | Norte | Decrescente | 1 | 5.011111 |  | 15 cm | 38.93 | 3972.5532 | 46.7 | 23.1 | 15.4 | 8.5 | 5 | 2.8 | 2.5 |  | 33 | 42 | 2024-05-16 | 15:17 | -16.7477013 | -43.884429 | 653.6 | 38.2 | 114
BR-251/MG | Pista Principal | Norte | Decrescente | 1 | 4.8 |  | 15 cm | 38.24 | 3901.8672 | 56 | 38.7 | 26.7 | 15.6 | 9.5 | 4.9 | 4 |  | 33 | 41 | 2024-05-16 | 15:18 | -16.7458425 | -43.8840037 | 655.7 | 40.4 | 134
BR-251/MG | Pista Principal | Norte | Decrescente | 1 | 4.61 |  | 15 cm | 37.89 | 3866.5242 | 57.5 | 31.9 | 23.8 | 15.6 | 10.3 | 6 | 5.3 |  | 33 | 45 | 2024-05-16 | 15:19 | -16.7441769 | -43.8836024 | 654.5 | 41.9 | 105
BR-251/MG | Pista Principal | Norte | Decrescente | 1 | 4.4 |  | 15 cm | 38.17 | 3894.7986 | 67.6 | 35.4 | 23.3 | 13.2 | 9.3 | 5.8 | 4.9 |  | 33 | 43 | 2024-05-16 | 15:20 | -16.7423297 | -43.8831438 | 657.5 | 54.4 | 82
BR-251/MG | Pista Principal | Norte | Decrescente | 1 | 4.2 |  | 15 cm | 37.75 | 3852.387 | 53 | 32.3 | 22.4 | 12.6 | 8.4 | 5.4 | 5 |  | 33 | 41 | 2024-05-16 | 15:21 | -16.740621 | -43.8827497 | 649.8 | 40.4 | 122
BR-251/MG | Pista Principal | Norte | Decrescente | 1 | 3.98 |  | 15 cm | 38.65 | 3944.2788 | 50.1 | 26.5 | 18.6 | 11.6 | 7.6 | 4.4 | 3.7 |  | 33 | 38 | 2024-05-16 | 15:21 | -16.7386585 | -43.8822784 | 642.5 | 38.5 | 113
BR-251/MG | Pista Principal | Norte | Decrescente | 1 | 3.777778 |  | 15 cm | 37.61 | 3838.2498 | 59.9 | 40.8 | 30.6 | 20.5 | 14.2 | 7.9 | 5.2 |  | 32 | 40 | 2024-05-16 | 15:22 | -16.7369035 | -43.8817586 | 635.4 | 39.4 | 129
BR-251/MG | Pista Principal | Norte | Decrescente | 1 | 3.590909 |  | 15 cm | 38.86 | 3965.4846 | 26.3 | 16.9 | 14 | 10.4 | 7.9 | 4.6 | 3.5 |  | 33 | 47 | 2024-05-16 | 15:23 | -16.7354149 | -43.8809404 | 637.3 | 15.9 | 288
BR-251/MG | Pista Principal | Norte | Decrescente | 1 | 3.42 |  | 15 cm | 38.72 | 3951.3474 | 29.7 | 14.6 | 10.8 | 7.4 | 5.9 | 4.2 | 3.5 |  | 33 | 45 | 2024-05-16 | 15:24 | -16.7339041 | -43.8815538 | 635.5 | 22.3 | 184
BR-251/MG | Pista Principal | Norte | Decrescente | 1 | 3.22 |  | 15 cm | 38.79 | 3958.416 | 27.4 | 13.4 | 9.6 | 6.2 | 3.8 | 2 | 1.8 |  | 33 | 45 | 2024-05-16 | 15:24 | -16.7321732 | -43.8822729 | 633.5 | 21.2 | 197
BR-251/MG | Pista Principal | Norte | Decrescente | 1 | 3.011111 |  | 15 cm | 38.65 | 3944.2788 | 49.7 | 23.6 | 17 | 10.9 | 7.2 | 3.6 | 2.6 |  | 34 | 45 | 2024-05-16 | 15:25 | -16.7304074 | -43.8828955 | 633.2 | 38.8 | 106
BR-251/MG | Pista Principal | Norte | Decrescente | 1 | 2.777778 |  | 15 cm | 38.38 | 3916.0044 | 56.6 | 24.9 | 15.8 | 9.3 | 6.4 | 4.6 | 4.3 |  | 34 | 43 | 2024-05-16 | 15:26 | -16.7287035 | -43.8824036 | 633.8 | 47.3 | 86
BR-251/MG | Pista Principal | Norte | Decrescente | 1 | 2.58 |  | 15 cm | 38.65 | 3944.2788 | 42.6 | 21.8 | 16.4 | 11.8 | 9 | 6.2 | 5.3 |  | 34 | 42 | 2024-05-16 | 15:27 | -16.7271724 | -43.8810562 | 635.7 | 30.8 | 133
BR-251/MG | Pista Principal | Norte | Decrescente | 1 | 2.4 |  | 15 cm | 38.65 | 3944.2788 | 43.7 | 19.9 | 15.1 | 11.6 | 9.4 | 6.8 | 5.9 |  | 34 | 44 | 2024-05-16 | 15:28 | -16.7259122 | -43.8799307 | 634.6 | 32.1 | 119
BR-251/MG | Pista Principal | Norte | Decrescente | 1 | 2.177778 |  | 15 cm | 38.79 | 3958.416 | 30.5 | 16.9 | 11.9 | 7.2 | 5.3 | 3.4 | 3.1 |  | 34 | 43 | 2024-05-16 | 15:28 | -16.724174 | -43.8794348 | 631.6 | 23.3 | 194
BR-251/MG | Pista Principal | Norte | Decrescente | 1 | 1.96 |  | 15 cm | 38.58 | 3937.2102 | 50.1 | 22.9 | 16.5 | 10.9 | 7.4 | 4.6 | 4.5 |  | 34 | 42 | 2024-05-16 | 15:29 | -16.7229266 | -43.8781136 | 630.1 | 39.2 | 103
BR-251/MG | Pista Principal | Norte | Decrescente | 1 | 1.788889 |  | 15 cm | 38.72 | 3951.3474 | 28.8 | 13.6 | 9.2 | 6.2 | 4.5 | 2.8 | 2.4 |  | 33 | 41 | 2024-05-16 | 15:29 | -16.7223669 | -43.8767781 | 631.7 | 22.6 | 180
BR-251/MG | Pista Principal | Norte | Decrescente | 1 | 1.527273 |  | 15 cm | 38.38 | 3916.0044 | 74.2 | 16.9 | 10.5 | 6.4 | 4.3 | 2.9 | 2.7 |  | 34 | 46 | 2024-05-16 | 15:31 | -16.7228242 | -43.8745089 | 630.2 | 67.8 | 52
BR-251/MG | Pista Principal | Norte | Decrescente | 1 | 1.309091 |  | 15 cm | 38.79 | 3958.416 | 46.9 | 25.7 | 19.6 | 13.1 | 8.8 | 4.3 | 3.2 |  | 34 | 45 | 2024-05-16 | 15:31 | -16.7222314 | -43.8723576 | 629.6 | 33.8 | 129
BR-251/MG | Pista Principal | Norte | Decrescente | 1 | 1.131579 |  | 15 cm | 38.58 | 3937.2102 | 40.3 | 21.1 | 15.1 | 9.9 | 6.6 | 3.5 | 3.2 |  | 34 | 41 | 2024-05-16 | 15:33 | -16.7215749 | -43.8709806 | 628.2 | 30.4 | 141
BR-251/MG | Pista Principal | Norte | Decrescente | 1 | 0.9384615 |  | 15 cm | 38.52 | 3930.1416 | 34.8 | 21.8 | 16.7 | 11.6 | 7.9 | 5.3 | 4.8 |  | 34 | 43 | 2024-05-16 | 15:33 | -16.7209739 | -43.8692025 | 626.9 | 23.2 | 201
BR-251/MG | Pista Principal | Norte | Decrescente | 1 | 0.75 |  | 15 cm | 38.58 | 3937.2102 | 34.5 | 21.8 | 17.3 | 12.4 | 8.9 | 6.1 | 5.7 |  | 33 | 43 | 2024-05-16 | 15:35 | -16.7194396 | -43.8682741 | 623.3 | 22.1 | 209
BR-251/MG | Pista Principal | Norte | Decrescente | 1 | 0.5384615 |  | 15 cm | 38.45 | 3923.073 | 57.8 | 31.6 | 23.3 | 14.8 | 9.8 | 4.9 | 3.7 |  | 33 | 42 | 2024-05-16 | 15:36 | -16.7183411 | -43.8668403 | 627.7 | 43 | 103
BR-251/MG | Pista Principal | Norte | Decrescente | 1 | 0.35 |  | 15 cm | 38.79 | 3958.416 | 55.4 | 27.3 | 18.7 | 9.8 | 5.1 | 4 | 3.3 |  | 33 | 39 | 2024-05-16 | 15:37 | -16.7167684 | -43.8660068 | 624.8 | 45.6 | 96
BR-251/MG | Pista Principal | Norte | Decrescente | 1 | 0.1222222 |  | 15 cm | 38.45 | 3923.073 | 50 | 27.1 | 19.1 | 11.6 | 7.5 | 4.8 | 4.2 |  | 33 | 44 | 2024-05-16 | 15:37 | -16.7160669 | -43.8643503 | 627 | 38.4 | 116
BR-251/MG | Pista Principal | Norte | Decrescente | 1 | 0.02 |  | 15 cm | 38.24 | 3901.8672 | 27.2 | 15.2 | 11.7 | 8.4 | 6.9 | 4.7 | 4.2 |  | 33 | 43 | 2024-05-16 | 15:38 | -16.7161162 | -43.8634693 | 628.8 | 18.8 | 227
BR-251/MG | Pista Principal | Norte | Decrescente | 2 | 7.17 |  | 15 cm | 38.31 | 3908.9358 | 30.8 | 19.1 | 14.4 | 9.4 | 6.3 | 4.1 | 3.2 |  | 32 | 42 | 2024-05-16 | 16:15 | -16.764348 | -43.8836033 | 669.4 | 21.4 | 222
BR-251/MG | Pista Principal | Norte | Decrescente | 2 | 7 |  | 15 cm | 38.52 | 3930.1416 | 39.7 | 15.5 | 10.5 | 6.8 | 5.1 | 3.6 | 3.2 |  | 32 | 42 | 2024-05-16 | 16:16 | -16.7625675 | -43.883997 | 671.8 | 32.9 | 117
BR-251/MG | Pista Principal | Norte | Decrescente | 2 | 6.79 |  | 15 cm | 39.28 | 4007.8962 | 17.5 | 7.7 | 6.1 | 4.7 | 3.9 | 2.8 | 2.5 |  | 32 | 42 | 2024-05-16 | 16:17 | -16.7607703 | -43.8841452 | 671 | 12.8 | 295
BR-251/MG | Pista Principal | Norte | Decrescente | 2 | 6.57 |  | 15 cm | 39 | 3979.6218 | 22.6 | 13.2 | 9.9 | 7 | 5.2 | 3.5 | 3 |  | 32 | 42 | 2024-05-16 | 16:18 | -16.7588207 | -43.8838473 | 663 | 15.6 | 283
BR-251/MG | Pista Principal | Norte | Decrescente | 2 | 6.37 |  | 15 cm | 38.79 | 3958.416 | 38 | 19.4 | 13.2 | 7.6 | 4.7 | 3.1 | 2.8 |  | 32 | 42 | 2024-05-16 | 16:19 | -16.7572775 | -43.8829799 | 656.1 | 30.4 | 144
BR-251/MG | Pista Principal | Norte | Decrescente | 2 | 6.16 |  | 15 cm | 38.24 | 3901.8672 | 81.3 | 44.1 | 28.9 | 14.7 | 7.1 | 4 | 2.8 |  | 32 | 42 | 2024-05-16 | 16:19 | -16.7557273 | -43.8819012 | 658.4 | 66.6 | 70
BR-251/MG | Pista Principal | Norte | Decrescente | 2 | 5.34 |  | 15 cm | 39 | 3979.6218 | 29.6 | 16.1 | 12.1 | 8.3 | 6.2 | 4.1 | 3.6 |  | 32 | 41 | 2024-05-16 | 16:23 | -16.7505955 | -43.8850576 | 655.7 | 21.3 | 202
BR-251/MG | Pista Principal | Norte | Decrescente | 2 | 5.144444 |  | 15 cm | 38.72 | 3951.3474 | 47.9 | 26.3 | 20.1 | 14 | 9.9 | 5.6 | 4.6 |  | 32 | 40 | 2024-05-16 | 16:24 | -16.7489169 | -43.8846236 | 655.3 | 33.9 | 127
BR-251/MG | Pista Principal | Norte | Decrescente | 2 | 4.922222 |  | 15 cm | 38.93 | 3972.5532 | 27.5 | 15.1 | 11.5 | 8.3 | 5.7 | 3.5 | 2.8 |  | 32 | 40 | 2024-05-16 | 16:24 | -16.7470174 | -43.8842337 | 648 | 19.2 | 220
BR-251/MG | Pista Principal | Norte | Decrescente | 2 | 4.755556 |  | 15 cm | 38.58 | 3937.2102 | 46.2 | 25.9 | 19.3 | 12.8 | 8.7 | 4.9 | 4 |  | 29 | 37 | 2024-05-16 | 16:26 | -16.7454213 | -43.8838591 | 648.4 | 33.4 | 132
BR-251/MG | Pista Principal | Norte | Decrescente | 2 | 4.53 |  | 15 cm | 38.93 | 3972.5532 | 38.3 | 19.8 | 15 | 10.4 | 7.5 | 4.6 | 3.9 |  | 28 | 38 | 2024-05-16 | 16:27 | -16.7434859 | -43.8833923 | 653 | 27.9 | 150
BR-251/MG | Pista Principal | Norte | Decrescente | 2 | 4.33 |  | 15 cm | 38.79 | 3958.416 | 44.2 | 19.8 | 14.1 | 9.2 | 6.5 | 4.5 | 3.9 |  | 29 | 38 | 2024-05-16 | 16:28 | -16.7416969 | -43.8829557 | 647.7 | 35 | 115
BR-251/MG | Pista Principal | Norte | Decrescente | 2 | 4.11 |  | 15 cm | 38.38 | 3916.0044 | 66.8 | 30.7 | 21 | 12.9 | 8.4 | 4.9 | 4.2 |  | 31 | 39 | 2024-05-16 | 16:29 | -16.7397592 | -43.8824697 | 641.8 | 53.9 | 76
BR-251/MG | Pista Principal | Norte | Decrescente | 2 | 3.93 |  | 15 cm | 39.07 | 3986.6904 | 40.8 | 21.6 | 16.6 | 11.1 | 7.8 | 4.3 | 3.4 |  | 31 | 38 | 2024-05-16 | 16:30 | -16.7381682 | -43.8820981 | 639.8 | 29.7 | 144
BR-251/MG | Pista Principal | Norte | Decrescente | 2 | 3.711111 |  | 15 cm | 38.58 | 3937.2102 | 39.8 | 20.6 | 14.9 | 9.7 | 7.2 | 4.6 | 4.1 |  | 31 | 42 | 2024-05-16 | 16:30 | -16.7365118 | -43.8813619 | 633.4 | 30.1 | 142
BR-251/MG | Pista Principal | Norte | Decrescente | 2 | 3.532 |  | 15 cm | 38.72 | 3951.3474 | 38.1 | 14.8 | 9 | 4.9 | 3.4 | 2.4 | 2.3 |  | 32 | 41 | 2024-05-16 | 16:31 | -16.7349833 | -43.8811038 | 626 | 33.2 | 119
BR-251/MG | Pista Principal | Norte | Decrescente | 2 | 3.34 |  | 15 cm | 38.38 | 3916.0044 | 47.7 | 23.8 | 16.4 | 10.2 | 6.9 | 4.3 | 3.6 |  | 32 | 41 | 2024-05-16 | 16:32 | -16.7332353 | -43.8818111 | 627.9 | 37.5 | 113
BR-251/MG | Pista Principal | Norte | Decrescente | 2 | 3.14 |  | 15 cm | 38.52 | 3930.1416 | 49.2 | 21.1 | 14.2 | 8.7 | 5.7 | 3.4 | 3 |  | 32 | 42 | 2024-05-16 | 16:33 | -16.7315681 | -43.882524 | 632.3 | 40.5 | 99
BR-251/MG | Pista Principal | Norte | Decrescente | 2 | 2.922222 |  | 15 cm | 38.38 | 3916.0044 | 48.9 | 24.8 | 16.5 | 9.7 | 6.4 | 3.9 | 3.4 |  | 33 | 40 | 2024-05-16 | 16:33 | -16.729764 | -43.8828513 | 629.5 | 39.2 | 111
BR-251/MG | Pista Principal | Norte | Decrescente | 2 | 2.72 |  | 15 cm | 38.72 | 3951.3474 | 34.8 | 16.7 | 12.3 | 8.5 | 6.1 | 4.2 | 3.5 |  | 33 | 41 | 2024-05-16 | 16:34 | -16.7282488 | -43.8819824 | 631.5 | 26.3 | 154
BR-251/MG | Pista Principal | Norte | Decrescente | 2 | 2.52 |  | 15 cm | 39 | 3979.6218 | 33.2 | 14.9 | 10.9 | 7.8 | 5.5 | 3.6 | 3 |  | 33 | 39 | 2024-05-16 | 16:35 | -16.7267925 | -43.8807161 | 638.9 | 25.4 | 154
BR-251/MG | Pista Principal | Norte | Decrescente | 2 | 2.31 |  | 15 cm | 38.79 | 3958.416 | 44.9 | 17.1 | 11.7 | 8.2 | 6.3 | 4.6 | 4.1 |  | 33 | 40 | 2024-05-16 | 16:36 | -16.7252421 | -43.8796603 | 635.5 | 36.7 | 102
BR-251/MG | Pista Principal | Norte | Decrescente | 2 | 2.088889 |  | 15 cm | 38.79 | 3958.416 | 47.2 | 16.6 | 10.9 | 7.3 | 5.1 | 3.5 | 3 |  | 33 | 39 | 2024-05-16 | 16:37 | -16.7236132 | -43.8789707 | 635.2 | 39.9 | 93
BR-251/MG | Pista Principal | Norte | Decrescente | 2 | 1.875 |  | 15 cm | 38.72 | 3951.3474 | 68.6 | 22.4 | 14.1 | 8.4 | 5.6 | 3.3 | 2.8 |  | 33 | 41 | 2024-05-16 | 16:37 | -16.7225289 | -43.8774244 | 631.6 | 60.2 | 62
BR-251/MG | Pista Principal | Norte | Decrescente | 2 | 1.6375 |  | 15 cm | 38.72 | 3951.3474 | 52.2 | 17.7 | 11.4 | 7.1 | 5.1 | 3.6 | 3.1 |  | 33 | 41 | 2024-05-16 | 16:38 | -16.7225895 | -43.8756328 | 625.9 | 45.1 | 83
BR-251/MG | Pista Principal | Norte | Decrescente | 2 | 1.45 |  | 15 cm | 38.72 | 3951.3474 | 44.9 | 19.9 | 12.7 | 7.3 | 4.9 | 3.3 | 3 |  | 33 | 42 | 2024-05-16 | 16:39 | -16.7229584 | -43.8737461 | 626 | 37.6 | 109
BR-251/MG | Pista Principal | Norte | Decrescente | 2 | 1.27 |  | 15 cm | 38.38 | 3916.0044 | 52.5 | 20.3 | 12.3 | 6.6 | 4.4 | 2.8 | 2.6 |  | 33 | 40 | 2024-05-16 | 16:40 | -16.7220742 | -43.8721668 | 626.9 | 45.9 | 86
BR-251/MG | Pista Principal | Norte | Decrescente | 2 | 1.05 |  | 15 cm | 38.45 | 3923.073 | 48.6 | 31.3 | 22.6 | 14.2 | 9.1 | 4.6 | 3.6 |  | 33 | 40 | 2024-05-16 | 16:41 | -16.7214549 | -43.8702699 | 625.7 | 34.4 | 144
BR-251/MG | Pista Principal | Norte | Decrescente | 2 | 0.8555556 |  | 15 cm | 38.86 | 3965.4846 | 22 | 14 | 11.5 | 8.8 | 7.1 | 5.4 | 5.2 |  | 33 | 40 | 2024-05-16 | 16:42 | -16.7201839 | -43.8686332 | 623.7 | 13.2 | 338
BR-251/MG | Pista Principal | Norte | Decrescente | 2 | 0.6625 |  | 15 cm | 38.86 | 3965.4846 | 33.7 | 19.9 | 15.4 | 10.6 | 7.5 | 4.6 | 4 |  | 33 | 37 | 2024-05-16 | 16:42 | -16.718898 | -43.8678409 | 624.1 | 23.1 | 195
BR-251/MG | Pista Principal | Norte | Decrescente | 2 | 0.49 |  | 15 cm | 38.65 | 3944.2788 | 34.9 | 20.6 | 15.3 | 10.4 | 7.2 | 4.6 | 4 |  | 33 | 39 | 2024-05-16 | 16:43 | -16.7178751 | -43.86651 | 621.6 | 24.5 | 184
BR-251/MG | Pista Principal | Norte | Decrescente | 2 | 0.2333333 |  | 15 cm | 38.72 | 3951.3474 | 42.1 | 23.2 | 16.7 | 11 | 7.7 | 4.8 | 4.1 |  | 33 | 40 | 2024-05-16 | 16:44 | -16.7162699 | -43.8652424 | 625 | 31.1 | 141
BR-251/MG | Pista Principal | Norte | Decrescente | 2 | 0.08 |  | 15 cm | 37.96 | 3873.5928 | 57.8 | 35.9 | 26.2 | 16.6 | 11.2 | 6.6 | 5.4 |  | 33 | 40 | 2024-05-16 | 16:45 | -16.716118 | -43.8640349 | 625.6 | 41.2 | 117
BR-251/MG | Pista Principal | Norte | Decrescente | 2 | 0.02 |  | 15 cm | 38.52 | 3930.1416 | 56.9 | 29.5 | 21.5 | 14.4 | 10.5 | 6.5 | 5.6 |  | 33 | 40 | 2024-05-16 | 16:46 | -16.716173 | -43.8634536 | 629.9 | 42.5 | 100

## Gráficos
CONDIÇÃO DEFLECTOMÉTRICA - FWD - D0
Rodovia |  | Trecho |  | Sentido |  | Pista | Deflexão | 242
BR-251/MG |  | Pista Principal |  | Crescente | ¦ Decrescente | Simples | D (0,01 mm) ≤ 50 | 170 | 70.25%
Início |  | Fim |  | Equipamento |  | Revestimento | 50 < D (0,01 mm) ≤ 70 | 64 | 26.45%
km | 0.01 | km | 15.72 | Falling Weight Deflectometer |  | Pavimentado | D (0,01 mm) > 70 | 8 | 3.306%
[7 empty] | Raio de Curvatura | 242
[7 empty] | Raio (m) > 100 | 191 | 78.93%
[7 empty] | Raio (m) ≤ 100 | 51 | 21.07%

## Unifilar
Unifilar BR-251/MG ¦ Condições Deflectométricas | [10 empty] | Limites
[5 empty] | Dc (0,01 mm) ≤ 50 | [5 empty] | 50
[5 empty] | 50 < Dc (0,01 mm) ≤ 70 | [5 empty] | 70
Dc (0,01 mm) > 70
|  | Crescente |  |  |  | Decrescente
Segmentos |  | Faixa 3 | Faixa 2 | Faixa 1 |  | Faixa 1 | Faixa 2 | Faixa 3 | Segmentos
km Inicial | km Final | Dc | Dc | Dc |  | Dc | Dc | Dc | km Inicial | km Final
0 | 1 |  | 57.5 | 50.9 |  | 56 | 55.3 |  | 0 | 1
1 | 2 |  | 55.4 | 43.4 |  | 64.8 | 62.4 |  | 1 | 2
2 | 3 |  | 58.2 | 48.7 |  | 54 | 49.1 |  | 2 | 3
3 | 4 |  | 62 | 66.9 |  | 55 | 48.1 |  | 3 | 4
4 | 5 |  |  | 72.7 |  | 64.9 | 59 |  | 4 | 5
5 | 6 |  | 77.5 | 62.7 |  | 62.9 | 51.7 |  | 5 | 6
6 | 7 |  | 61.3 | 60.9 |  | 61.8 | 68.8 |  | 6 | 7
7 | 8 |  | 28.8 | 49.1 |  | 37.2 | 41.5 |  | 7 | 8
8 | 9 |  |  | 25.1 |  | 42.9 |  |  | 8 | 9
9 | 10 |  |  | 27.3 |  | 23.3 |  |  | 9 | 10
10 | 11 |  |  | 28 |  | 35.2 |  |  | 10 | 11
11 | 12 | 53.4 |  | 41.7 |  | 58.7 |  |  | 11 | 12
12 | 13 | 56.4 |  | 31.2 |  | 36.8 |  |  | 12 | 13
13 | 14 | 61.9 |  | 31.3 |  | 49.4 |  |  | 13 | 14
14 | 15 | 58 |  | 38.1 |  | 39.3 |  |  | 14 | 15
15 | 16 | 75.4 |  | 33.3 |  | 41.7 |  |  | 15 | 16